## Макроописание +
№ | глубина опробования (м) | размер монолита (см) | Визуальное описания | Фотография
1 | 13 | 18x22x17 | Суглинок, светло-коричневый, есть включения корней растений. Реагирует с HCl, что говорит о наличии карбонатов. Карбонаты находятся в тонко рассеяном состоянии. Макроструктура кусковатая, жирный на ощупь. Есть макропоры, которые ориентированы в трех направлениях. Размер макропор от 0,1 до 1,0 мм. Макротекстура массивная, однородная. Маловлажный, малоплотный, концистенция твердая.
2 | 15 | 17x19x16 | Суглинок, тёмно- коричневый, есть включения корней растений. Реагирует с HCl, что говорит о наличии карбонатов. Карбонаты находятся в тонко рассеяном состоянии. макроструктура кусковатая, жирный на ощупь. Есть макропоры, которые ориентированы в трех направлениях. Размер макропор от 0,2 до 1,0 мм. Макротекстура массивная, однородная. Маловлажный, малоплотный, концистенция твердая.
3 | 16.5 | 17x16x19 | Суглинок, тёмно-коричневый, есть включения корней растений. Реагирует с HCl, что говорит о наличии карбонатов. Карбонаты находятся в тонко рассеяном состоянии. Макроструктура кусковатая, жирный на ощупь. Есть макропоры, которые ориентированы в трех направлениях. Размер макропор от 0,3 до 0,9 мм. Макротекстура массивная, однородная. Маловлажный, средней плотности, концистенция твердая.
4 | 18 | 21x19x17 | Суглинок, ярко-коричневый. Реагирует с HCl, что говорит о наличии карбонатов. Карбонаты находятся в тонко рассеяном состоянии. Макроструктура кусковатая, жирный на ощупь. Есть макропоры, которые ориентированы в трех направлениях. Размер макропор от 0,3 до 0,8 мм. Макротекстура массивная, однородная. Маловлажный, средней плотности, концистенция твердая.
5 | 19 | 20x18x16 | Суглинок, ярко-коричневый. Реагирует с HCl, что говорит о наличии карбонатов. Карбонаты находятся в тонко рассеяном состоянии. Макроструктура кусковатая, жирный на ощупь. Есть макропоры, которые ориентированы в трех направлениях. Размер макропор от 0,3 до 1,1 мм. Макротекстура массивная, однородная. Маловлажный, плотный, концистенция твердая.

## Влажность, верхний и нижний +
№ образца | глубина опробования (м) | № бюкса | масса бюкса |  |  |  |  | Влажность грунта % |  | Гигроскопическая влажность, %
|  |  | пустого | с влажным грунтом | с высушенным грунтом
[5 empty] | 1 | 2
|  |  | g0 | g1 | g'2 | g''2
1 | 13 | 8 | 25.1 | 44.91 | 43.24 | 43.03 |  | 9.206174 |  | 1.171221
2 | 15 | 52 | 25.22 | 42.15 | 40.86 | 40.72 |  | 8.248082 |  | 0.9032258
3 | 16.5 | 94 | 16.76 | 33.95 | 33.39 | 33.15 |  | 3.367408 |  | 1.464308
4 | 18 | 17 | 25.16 | 51.43 | 50 | 49.81 |  | 5.756844 |  | 0.7707911
5 | 19 | 61 | 25.01 | 42.47 | 41.28 | 41.02 |  | 7.314075 |  | 1.623985
Журнал определения нижнего предела пластичности Wp, (границы раскативаныя)
№ образца | глубина опробования (м) | № бюкса | Масса бюкса g0 , г |  | масса бюкса с влажным грунтом g1 ,г |  |  | масса бюкса с высушенным грунтом g2, г |  |  | Влажность нижнего предела пластичности Wp,%
1 | 13 | 20 | 24.83 |  | 39.84 |  |  | 37.12 |  |  | 22.13181
2 | 15 | 41 | 24.92 |  | 41.38 |  |  | 38.64 |  |  | 19.97085
3 | 16.5 | 42 | 24.91 |  | 39.54 |  |  | 36.76 |  |  | 23.45992
4 | 18 | 92 | 24.9 |  | 42.67 |  |  | 39.24 |  |  | 23.91911
5 | 19 | 10 | 24.55 |  | 41.96 |  |  | 38.61 |  |  | 23.82646
Журнал определения верхнего предела пластичности WL (граница текучести )
№ образца | глубина опробования (м) | № бюкса | Масса бюкса g0 , г |  | Масса бюкса с грунтом |  | Влажность верхнего предела пластичности (граница текучести) WL,%
[5 empty] | влажный | Высушенным
[5 empty] | g1, г | g2, г
1 | 13 | 73 | 24.74 |  | 72.23 | 61.03 | 30.8625
2 | 15 | 100 | 24.9 |  | 65.95 | 56.17 | 31.27598
3 | 16.5 | 45 | 24.45 |  | 68.49 | 57.24 | 34.30924
4 | 18 | 7 | 24.86 |  | 77.17 | 63.84 | 34.19702
5 | 19 | 91 | 24.66 |  | 68.74 | 58.1 | 31.81818
Журнал определения число пластичности и показателя текучести
№ образца | глубина опробования (м) | Влажность грунта, % | Влажность нижнего предела пластичност , Wp % |  | Влажность верхнего предела пластичности, WL % |  | Число пластичности,Ip % |  | Классификация по ГОСТ-25100-2020 |  | Показатель текучести, д.ед | Классификация ГОСТ-25100-2020
1 | 13 | 9.2 | 22.1 |  | 30.9 |  | 8.8 |  | суглинок легкий пылеватый |  | -1.465909 | твёрдый
2 | 15 | 8.2 | 20 |  | 31.3 |  | 11.3 |  | суглинок легкий пылеватый |  | -1.044248 | твёрдый
3 | 16.5 | 3.4 | 23.5 |  | 34.3 |  | 10.8 |  | суглинок легкий пылеватый |  | -1.861111 | твёрдый
4 | 18 | 5.8 | 23.9 |  | 34.2 |  | 10.3 |  | суглинок легкий пылеватый |  | -1.757282 | твёрдый
5 | 19 | 7.3 | 23.8 |  | 31.8 |  | 8 |  | суглинок легкий пылеватый |  | -2.0625 | твёрдый
№ образца | глубина опробования (м) | № бюкса | масса бюкса |  |  |  |  | Влажность набухания %
|  |  | пустого | с влажным грунтом | с высушенным грунтом
[5 empty] | 1 | 2
|  |  | g0 | g1 | g'2 | g''2
1 | 13 | 54 | 24.63 | 54.27 | 46.24 |  |  | 37.15872
2 | 15 | 48 | 25.2 | 52.16 | 45.26 |  |  | 34.39681
3 | 16.5 | 1 | 24.76 | 53.67 | 46.51 |  |  | 32.91954
4 | 18 | 17 | 25.16 | 51.43 | 44.65 |  |  | 34.78707
5 | 19 | 75 | 25.12 | 52.47 | 45.28 |  |  | 35.66468

## Плотность, плотность тв.частиц+
Журнал определения плотности твердых частиц засоленных грунтов (при t=200C)
№ образца | № пикнометра | Масса г |  |  |  |  | плотность тв.частиц г/см3
|  | Пикнометра mп | пикнометра с абс. Сухим грунтом | абс.сухого грунта mo | пикнометра с грунтом и керосином | Пикнометра с керосином | образцов | средняя
ps=pkm0/(m0+m3-m2)
1 | 86 | 40.23 | 55.23 | 15 | 128.4 | 117.71 | 2.714617
2 | 6 | 31.73 | 46.73 | 15 | 120.45 | 109.78 | 2.702079
3 | 2 | 15.71 | 30.71 | 15 | 73.26 | 62.61 | 2.689655
4 | 1 | 45.24 | 60.24 | 15 | 133.28 | 122.58 | 2.72093
5 | 24 | 71.28 | 86.28 | 15 | 165.27 | 154.59 | 2.708333
№ опыта | Высота колца | диаметр колца | Объем кольца равен объему грунта | Масса, г |  |  |  | Плотность грунта г/см3 | Влажность, % | Плотность скелета, г/см3 | Пористость, % | Коэффициент пористости, д.ед.
|  |  |  | кольцо | пластин | кольца с грунтом и покрывающими пластинами | грунта
| h | d | v | mk | m2 | m1 | m | р | w | рd | n | e
1 | 3.5 | 7.15 | 140.4591 | 78.91 |  | 312.91 | 234 | 1.665966 | 9.2 | 1.52561 | 43.80019 | 0.7793655
2 | 2.5 | 8.7 | 148.541625 | 102.3 |  | 352.52 | 250.22 | 1.684511 | 8.2 | 1.556849 | 42.38327 | 0.7356069
3 | 3.5 | 7.15 | 140.4591 | 78.62 |  | 321.47 | 242.85 | 1.728973 | 3.4 | 1.672121 | 37.83139 | 0.6085287
4 | 2.5 | 8.7 | 148.541625 | 102.4 |  | 362.4 | 260 | 1.750351 | 5.8 | 1.654396 | 39.19741 | 0.6446667
5 | 3.5 | 7.15 | 140.4591 | 80 |  | 345.08 | 265.08 | 1.88724 | 7.3 | 1.758845 | 35.05805 | 0.5398367

## Гран состав +
Определение гранулометрического состава глинистых грунтов ареометрическим методом
№ образца | Глубина отбора образца, м | № ареометра | Масса воздушно-сухого грунта, г | Гигроскопическая влажность, % | Масса абсолютно-сухого грунта, г | Плотность твердых частиц грунта, г/см3 | Нулевое показание ареометра | Отсчет на стабилизатор | Масса фракций, г |  |  | Содержание фракций, %
[9 empty] | 1.0-0.5 мм | 0.5-0.25 мм | 0.25-0.1 мм | 1.0-0.5 мм | 0.5-0.25 мм | 0.25-0.1 мм
1 | 13 | 972 | 30 | 1.2 | 29.64427 | 2.71 | -1 | -0.5 | 0 | 1.1 | 0.7 | 0 | 3.710667 | 2.361333
2 | 15 |  | 30 | 0.9 | 29.73241 | 2.7 |  |  | 0 | 0.9 | 0.6 | 0 | 3.027 | 2.018
3 | 16.5 |  | 30 | 1.5 | 29.55665 | 2.69 |  |  | 0 | 1 | 0.7 | 0 | 3.383333 | 2.368333
4 | 18 |  | 30 | 0.8 | 29.7619 | 2.72 |  |  | 0 | 0.4 | 0.8 | 0 | 1.344 | 2.688
5 | 19 |  | 30 | 1.6 | 29.52756 | 2.71 |  |  | 0 | 0.2 | 0.3 | 0 | 0.6773333 | 1.016
Ареометрический анализ h=13 м
Время отстаивания суспензии, мин | Размер частиц, мм | Упращеный отсчет по ареометру без поправок | Температура суспензии, ◦с | Температурная поправка к отсчету по ареометру | Поправка на стабилизатор и нулевое показание | Окончательный отсчет по ареометру | Содержание частиц, % |  |  | № образца | Глубина отбора образца, м | 1 | 0.5 | 0.25 | 0.1 | 0.05 | 0.01 | 0.005 | 0.002
1 | <0,05 | 12 | 22 | 0.4 | 1.5 | 13.9 | 74.31 |  |  | 1 | 13 | 100 | 100 | 96.3 | 93.9 | 74.3 | 31.5 | 19.8 | 3.7
30 | <0,01 | 4 | 22 | 0.4 | 1.5 | 5.9 | 31.54165 |  |  | 2 | 15 | 100 | 100 | 97 | 95 | 84.9 | 47.5 | 30.4 | 11.8
3 ч | <0,005 | 2 | 21 | 0.2 | 1.5 | 3.7 | 19.78036 |  |  | 3 | 16.5 | 100 | 100 | 96.6 | 94.2 | 82.9 | 42.5 | 25.3 | 9.2
11 ч | <0,002 | -1 | 21 | 0.2 | 1.5 | 0.7 | 3.74223 |  |  | 4 | 18 | 100 | 100.0203 | 98.72028 | 96.02028 | 79 | 41.8 | 20 | 9.6
[10 empty] | 5 | 19 | 100 | 100 | 99.42048 | 98.42048 | 68.8 | 28.5 | 19.3 | 3.2
Ареометрический анализ h=15 м
Время отстаивания суспензии, мин | Размер частиц, мм | Упращеный отсчет по ареометру без поправок | Температура суспензии, ◦с | Температурная поправка к отсчету по ареометру | Поправка на стабилизатор и нулевое показание | Окончательный отсчет по ареометру | Содержание частиц, %
1 | <0,05 | 14 | 22 | 0.4 | 1.5 | 15.9 | 84.93406
30 | <0,01 | 7 | 22 | 0.4 | 1.5 | 8.9 | 47.54171
3 ч | <0,005 | 4 | 21 | 0.2 | 1.5 | 5.7 | 30.44806
11 ч | <0,002 | 0.5 | 21 | 0.2 | 1.5 | 2.2 | 11.75188
Ареометрический анализ h=16.5 м
Время отстаивания суспензии, мин | Размер частиц, мм | Упращеный отсчет по ареометру без поправок | Температура суспензии, ◦с | Температурная поправка к отсчету по ареометру | Поправка на стабилизатор и нулевое показание | Окончательный отсчет по ареометру | Содержание частиц, %
1 | <0,05 | 13.5 | 22 | 0.4 | 1.5 | 15.4 | 82.93371
30 | <0,01 | 6 | 22 | 0.4 | 1.5 | 7.9 | 42.54392
3 ч | <0,005 | 3 | 21 | 0.2 | 1.5 | 4.7 | 25.31094
11 ч | <0,002 | 0 | 21 | 0.2 | 1.5 | 1.7 | 9.15502
Ареометрический анализ h=18 м
Время отстаивания суспензии, мин | Размер частиц, мм | Упращеный отсчет по ареометру без поправок | Температура суспензии, ◦с | Температурная поправка к отсчету по ареометру | Поправка на стабилизатор и нулевое показание | Окончательный отсчет по ареометру | Содержание частиц, % |  |  | № образца | Глубина отбора образца, м | Песчаная фракция, % | Пылеватая фракция, % | Глинистая фракция, %
1 | <0,05 | 13 | 22 | 0.4 | 1.5 | 14.9 | 79.17098 |  |  |  |  | >0.05 мм | 0.05-0.002 мм | <0.002 мм
30 | <0,01 | 6 | 22 | 0.4 | 1.5 | 7.9 | 41.97656 |  |  | 1 | 13 | 25.7 | 70.6 | 3.7
3 ч | <0,005 | 2 | 21.5 | 0.3 | 1.5 | 3.8 | 20.19126 |  |  | 2 | 15 | 15.1 | 73.1 | 11.8
11 ч | <0,002 | 0 | 21.5 | 0.3 | 1.5 | 1.8 | 9.564279 |  |  | 3 | 16.5 | 17.1 | 73.7 | 9.2
[10 empty] | 4 | 18 | 21.02028 | 69.37972 | 9.6
[10 empty] | 5 | 19 | 31.32048 | 65.47952 | 3.2
Ареометрический анализ h=19 м
Время отстаивания суспензии, мин | Размер частиц, мм | Упращеный отсчет по ареометру без поправок | Температура суспензии, ◦с | Температурная поправка к отсчету по ареометру | Поправка на стабилизатор и нулевое показание | Окончательный отсчет по ареометру | Содержание частиц, %
1 | <0,05 | 11 | 21.5 | 0.3 | 1.5 | 12.8 | 68.69982
30 | <0,01 | 3.5 | 21.5 | 0.3 | 1.5 | 5.3 | 28.44602
3 ч | <0,005 | 2 | 20.5 | 0.1 | 1.5 | 3.6 | 19.32182
11 ч | <0,002 | -1 | 20.5 | 0.1 | 1.5 | 0.6 | 3.220304
№ образца | Глубина отбора образца, м | Содержание частиц по фракциям (мм), % | [7 empty] | Название грунта по классификации В.В.Охотина | Название грунта по классификации ГОСТ 25100-2020 с учетом числа пластичности
|  | 1,0-0,5 | 0,5-0,25 | 0,25-0,1 | 0,1-0,05 | 0,05-0,01 | 0,01-0,005 | 0.005-0.002 | <0.002
1 | 13 | 0 | 3.7 | 2.4 | 19.6 | 42.8 | 11.7 | 16.1 | 3.7 | Супесь легкая пылеватая | Суглинок легкий пылеватый
2 | 15 | 0 | 3 | 2 | 10.1 | 37.4 | 17.1 | 18.6 | 11.8 | Суглинок легкий пылеватый
3 | 16.5 | 0 | 3.4 | 2.4 | 11.3 | 40.4 | 17.2 | 16.1 | 9.2 | Суглинок средний пылеватый
4 | 18 | 0 | 1.3 | 2.7 | 17.02028 | 37.19442 | 21.7853 | 10.4 | 9.6 | Суглинок легкий пылеватый
5 | 19 | 0 | 0.7 | 1 | 29.62048 | 40.2538 | 9.124195 | 16.10152 | 3.2 | Супесь легкая пылеватая
|  | № образца | глубина отбора , м | d10 | d60 | Кн | классификация по гост 25100-2020
|  | 1 | 13 | 0.0025 | 0.03 | 12 | Неоднородный
|  | 3 | 16.5 | 0.002 | 0.02 | 10 |  |  | Коэфитциент неоднородности больше 5 это неоднородный
|  | 4 | 18 | 0.002 | 0.022 | 11
|  | 5 | 19 | 0.0029 | 0.035 | 12.06897

## Набухание +
Журнал определения набухания грунтов (13 м)
№ п/п | Время начала набухания t, мин | Отсчет по индикатору h, мм | Абсолютная деформация набухания dh=hr-h0, мм | Относительная деформация набухания j=dh/h0, ед | Степень набухания j,% | Влажность набухания Wsw % | Классификация по ГОСТ-25100-2020
1 | 0 | 0 | 0 | 0 | 0 | 37.2 | Сильнонабухающие |  |  |  |  | 37.2
2 | 5 | 0.89 | 0.89 | 0.089 | 8.9 | [6 empty] | 34.4
3 | 10 | 1.08 | 1.08 | 0.108 | 10.8 | [6 empty] | 32.9
4 | 30 | 1.35 | 1.35 | 0.135 | 13.5 | [6 empty] | 34.8
5 | 60 | 1.47 | 1.47 | 0.147 | 14.7 | [6 empty] | 35.7
6 | 1440 | 1.63 | 1.63 | 0.163 | 16.3
7 | 2880 | 1.82 | 1.82 | 0.182 | 18.2
8 | 4320 | 1.83 | 1.83 | 0.183 | 18.3
9 | 5760 | 1.83 | 1.83 | 0.183 | 18.3
Свободное набухание: j0=0,183 ( или 18,3 %)
Журнал определения набухания грунтов (15 м)
№ п/п | Время начала набухания t, мин | Отсчет по индикатору h, мм | Абсолютная деформация набухания dh=hr-h0, мм | Относительная деформация набухания j=dh/h0, ед | Степень набухания j,% | Влажность набухания Wsw % | Классификация по ГОСТ-25100-2020
1 | 0 | 0 | 0 | 0 | 0 | 34.4 | Сильнонабухающие
2 | 5 | 1.23 | 1.23 | 0.123 | 12.3
3 | 10 | 1.96 | 1.96 | 0.196 | 19.6
4 | 30 | 2.24 | 2.24 | 0.224 | 22.4
5 | 60 | 2.49 | 2.49 | 0.249 | 24.9
6 | 1440 | 2.58 | 2.58 | 0.258 | 25.8
7 | 2880 | 2.59 | 2.59 | 0.259 | 25.9
8 | 4320 | 2.6 | 2.6 | 0.26 | 26
9 | 5760 | 2.6 | 2.6 | 0.26 | 26
Свободное набухание: j0=0,26 ( или 26 %)
Журнал определения набухания грунтов (16,5 м)
№ п/п | Время начала набухания t, мин | Отсчет по индикатору h, мм | Абсолютная деформация набухания dh=hr-h0, мм | Относительная деформация набухания j=dh/h0, ед | Степень набухания j,% | Влажность набухания Wsw % | Классификация по ГОСТ-25100-2020
1 | 0 | 0 | 0 | 0 | 0 | 32.9 | Сильнонабухающие
2 | 5 | 1.11 | 1.11 | 0.111 | 11.1
3 | 10 | 1.69 | 1.69 | 0.169 | 16.9
4 | 30 | 1.85 | 1.85 | 0.185 | 18.5
5 | 60 | 1.96 | 1.96 | 0.196 | 19.6
6 | 1440 | 2.21 | 2.21 | 0.221 | 22.1
7 | 2880 | 2.4 | 2.4 | 0.24 | 24
8 | 4320 | 2.4 | 2.4 | 0.24 | 24
9 | 5760 | 2.4 | 2.4 | 0.24 | 24
Свободное набухание: j0=0,24 ( или 24%)
Журнал определения набухания грунтов (18 м)
№ п/п | Время начала набухания t, мин | Отсчет по индикатору h, мм | Абсолютная деформация набухания dh=hr-h0, мм | Относительная деформация набухания j=dh/h0, ед | Степень набухания j,% | Влажность набухания Wsw % | Классификация по ГОСТ-25100-2020
1 | 0 | 0 | 0 | 0 | 0 | 34.8 | Сильнонабухающие
2 | 5 | 0.96 | 0.96 | 0.096 | 9.6
3 | 10 | 1.39 | 1.39 | 0.139 | 13.9
4 | 30 | 1.68 | 1.68 | 0.168 | 16.8
5 | 60 | 1.82 | 1.82 | 0.182 | 18.2
6 | 1440 | 1.95 | 1.95 | 0.195 | 19.5
7 | 2880 | 1.97 | 1.97 | 0.197 | 19.7
8 | 4320 | 1.97 | 1.97 | 0.197 | 19.7
9 | 5760 | 1.97 | 1.97 | 0.197 | 19.7
Свободное набухание: j0=0,197 ( или 19,7 %)
Журнал определения набухания грунтов (19 м)
№ п/п | Время начала набухания t, мин | Отсчет по индикатору h, мм | Абсолютная деформация набухания dh=hr-h0, мм | Относительная деформация набухания j=dh/h0, ед | Степень набухания j,% | Влажность набухания Wsw % | Классификация по ГОСТ-25100-2020
1 | 0 | 0 | 0 | 0 | 0 | 35.7 | Сильнонабухающие
2 | 5 | 0.74 | 0.74 | 0.074 | 7.4
3 | 10 | 0.93 | 0.93 | 0.093 | 9.3
4 | 30 | 1.12 | 1.12 | 0.112 | 11.2
5 | 60 | 1.44 | 1.44 | 0.144 | 14.4
6 | 1440 | 1.69 | 1.69 | 0.169 | 16.9
7 | 2880 | 1.7 | 1.7 | 0.17 | 17
8 | 4320 | 1.7 | 1.7 | 0.17 | 17
9 | 5760 | 1.7 | 1.7 | 0.17 | 17
Свободное набухание: j0=0,17 ( или 17%)
[8 empty] | Глубина, м | степень набух. | Клас. Грунта по набухаемости, ГОСТ-25100-2020 | Содержание песчанных частиц | Содержание пылеватых частиц | Содержание глинистых частиц
[8 empty] | 13 | 17 | Сильнонабухающие | 25.7 | 70.6 | 3.7
[8 empty] | 15 | 19.7 | Сильнонабухающие | 15.1 | 73.1 | 11.8
[8 empty] | 16.5 | 24 | Сильнонабухающие | 17.1 | 73.7 | 9.2
[8 empty] | 18 | 26 | Сильнонабухающие | 21 | 69.4 | 9.6
[8 empty] | 19 | 18.3 | Сильнонабухающие | 31.3 | 65.5 | 3.2

## Усадочность +
Журнал определения усадочности грунтов (13 м) | [10 empty] | Журнал определения усадочности грунтов (15м)
Этап усадки | время | h, см | d, см | V, см 3 | gi, г | Влажность W, % | Параметры усадки h | Параметры усадки d | Параметр усадки V | Влажность усадки,% | Этап усадки | время | h, см | d, см | V, см 3 | gi, г | Влажность W, % | Параметры усадки h | Параметры усадки d | Параметр усадки V | Влажность усадки,%
2023-10-25 | t0=0 | 2.5 | 8.7 | 148.541625 | 306.7 | 9.421842 | 0 | 0 | 0 | 5.366148 | 2023-10-25 | t0= | 2.5 | 8.7 | 148.541625 | 313.8 | 8.184143 | 0 | 0 | 0 | 4.119058
2023-10-26 | t1=12,26 | 2.45 | 8.65 | 143.9024 | 291.2 | 8.2054 | 0.02 | 0.005747126 | 0.031232 |  | 2023-10-26 | t1= | 2.45 | 8.65 | 143.9024 | 298.5 | 7.798165 | 0.02 | 0.005747126 | 0.031232
2023-10-27 | t2=12,30 | 2.4 | 8.6 | 140.96559 | 289.1 | 1.124197 | 0.04 | 0.01149425 | 0.05100277 |  | 2023-10-27 | t2= | 2.45 | 8.55 | 140.5944 | 297.8 | 0.3580563 | 0.02 | 0.01724138 | 0.05350178
2023-10-28 | t3=13,45 | 2.4 | 8.6 | 140.96559 | 289.1 | 0 | 0.04 | 0.01149425 | 0.05100277 |  | 2023-10-28 | t3= | 2.45 | 8.55 | 140.5944 | 297.8 | 0 | 0.02 | 0.01724138 | 0.05350178
Журнал определения усадочности грунтов (16,5м) | [10 empty] | Журнал определения усадочности грунтов (18 м)
Этап усадки | время | h, см | d, см | V, см 3 | gi, г | Влажность W, % | Параметры усадки h | Параметры усадки d | Параметр усадки V | Влажность усадки,% | Этап усадки | время | h, см | d, см | V, см 3 | gi, г | Влажность W, % | Параметры усадки h | Параметры усадки d | Параметр усадки V | Влажность усадки,%
2023-10-25 | t0= | 2.4 | 8.7 | 142.59996 | 315.7 | 3.042009 | 0 | 0 | 0 | 0.06651376 | 2023-10-28 | t0= | 3.5 | 7.15 | 140.4591 | 340.4 | 5.479452 | 0 | 0 | 0 | 3.121566
2023-10-26 | t1= | 2.4 | 8.65 | 140.96559 | 310.8 | 2.35012 | 0 | 0.005747126 | 0.01146122 |  | 2023-10-29 | t1= | 3.45 | 7.1 | 136.5228825 | 332.2 | 3.21065 | 0.01428571 | 0.006993007 | 0.02802372
2023-10-27 | t2= | 2.4 | 8.6 | 139.34064 | 309.4 | 0.6760019 | 0.02083333 | 0.01149425 | 0.01152728 |  | 2023-10-30 | t2= | 3.45 | 7.05 | 134.6068 | 326.8 | 2.16 | 0.01428571 | 0.01398601 | 0.04166533
2023-10-28 | t3= | 2.35 | 8.6 | 136.43771 | 309.4 | 0 | 0 | 0.01149425 | 0.02083333 |  | 2023-10-31 | t3= | 3.45 | 7.05 | 134.6068 | 326.8 | 0 | 0.01428571 | 0.01398601 | 0.04166533
Журнал определения усадочности грунтов (19м)
Этап усадки | время | h, см | d, см | V, см 3 | gi, г | Влажность W, % | Параметры усадки h | Параметры усадки d | Параметр усадки V | Влажность усадки
2023-10-28 | t0= | 3.47 | 7.15 | 139.2551 | 346.5 | 7.46988 | 0 | 0 | 0 | 4.036151
2023-10-29 | t1= | 3.4 | 7.1 | 134.54429 | 329.4 | 6.826347 | 0.02017291 | 0.006993007 | 0.03382887
2023-10-30 | t2= | 3.35 | 7.05 | 130.7051 | 327.9 | 0.6024096 | 0.03458213 | 0.01398601 | 0.06139798
2023-10-31 | t3= | 3.35 | 7.05 | 130.7051 | 327.9 | 0 | 0.03458213 | 0.01398601 | 0.06139798
[6 empty] | Глубина, м | Параметров усадки по объему | Содержание песчанных частиц | Содержание пылеватых частиц | Содержание глинистых частиц
[6 empty] | 13 | 0.05 | 25.7 | 70.6 | 3.7
[6 empty] | 15 | 0.05 | 15.1 | 73.1 | 11.8
[6 empty] | 16.5 | 0.02 | 17.1 | 73.7 | 9.2
[6 empty] | 18 | 0.04 | 21 | 69.4 | 9.6
[6 empty] | 19 | 0.06 | 31.3 | 65.5 | 3.2

## Одноосное сжатия +
Журнал определения прочности на одноосное сжатие (13 м)
Вертикальная нагрузка, кПа | Вертикальная деформация, мм | Относительная деформация, д.ед | Прочность на одноосное сжатие, МПа | глубина, м | Прочность на одноосное сжатие, МПа | Содержание песчаных частиц | Содержание пылеватых частиц | Содержание глинистых частиц | Плотность | Пористость | Плотность твердых частиц
0 | 0 | 0 | 0.3481174 | 13 | 0.3 | 25.7 | 70.6 | 3.7 | 1.67 | 43.8 | 2.71
5.355652 | 0.0157944 | 0.000157944 |  | 15 | 0.5 | 15.1 | 73.1 | 11.8 | 1.68 | 42.4 | 2.7
12.05022 | 0.1474149 | 0.001474149 |  | 16.5 | 0.6 | 17.1 | 73.7 | 9.2 | 1.73 | 37.8 | 2.69
22.76152 | 0.3527429 | 0.003527429 |  | 18 | 2 | 21 | 69.4 | 9.6 | 1.75 | 39.2 | 2.72
22.76152 | 0.3527429 | 0.003527429 |  | 19 | 3 | 31.3 | 65.5 | 3.2 | 1.89 | 35.1 | 2.71
22.76152 | 0.3843318 | 0.003843318
22.76152 | 0.3843318 | 0.003843318
28.11718 | 0.500158 | 0.00500158
34.81174 | 0.8265768 | 0.008265768
29.45609 | 1.700537 | 0.01700537
14.72804 | 4.709378 | 0.04709378
Журнал определения прочности на одноосное сжатие (15 м)
Вертикальная нагрузка, кПа | Вертикальная деформация, мм | Относительная деформация, д.ед | Прочность на одноосное сжатие, МПа
0 | 0 | 0 | 0.5489544
13.38913 | 0.07370758 | 0.0007370758
17.40587 | 0.1158261 | 0.001158261
18.74479 | 0.1368854 | 0.001368854
20.08369 | 0.1579447 | 0.001579447
30.795 | 0.2790356 | 0.002790356
37.48957 | 0.3632727 | 0.003632727
40.16739 | 0.4264505 | 0.004264505
46.86196 | 0.5528061 | 0.005528061
54.89544 | 0.9160788 | 0.009160788
22.76152 | 2.148047 | 0.02148047
Журнал определения прочности на одноосное сжатие (16,5 м)
Вертикальная нагрузка, кПа | Вертикальная деформация, мм | Относительная деформация, д.ед | Прочность на одноосное сжатие, МПа
1.338911 | 0 | 0 | 0.6025109
22.76152 | 0.1526798 | 0.001526798
29.45609 | 0.1947985 | 0.001947985
44.18413 | 0.3264189 | 0.003264189
48.20087 | 0.3632727 | 0.003632727
53.55653 | 0.4369801 | 0.004369801
60.25109 | 0.5843952 | 0.005843952
57.57327 | 1.042435 | 0.01042435
Журнал определения прочности на одноосное сжатие (18 м)
Вертикальная нагрузка, кПа | Вертикальная деформация, мм | Относительная деформация, д.ед | Прочность на одноосное сжатие, МПа
0 | 0 | 0 | 1.981591
48.20087 | 0.1421502 | 0.001421502
70.9624 | 0.1895336 | 0.001895336
97.74066 | 0.2369169 | 0.002369169
128.5357 | 0.2790354 | 0.002790354
148.6194 | 0.3106245 | 0.003106245
179.4144 | 0.3580078 | 0.003580078
198.1591 | 0.4422449 | 0.004422449
195.4813 | 0.4633043 | 0.004633043
159.3307 | 0.5633358 | 0.005633358
137.9081 | 1.221438 | 0.01221438
87.02936 | 4.178875 | 0.04178875
Журнал определения прочности на одноосное сжатие (19 м)
Вертикальная нагрузка, кПа | Вертикальная деформация, мм | Относительная деформация, д.ед | Прочность на одноосное сжатие, МПа
0 | 0 | 0 | 2.985776
12.05022 | 0.06317782 | 0.0006317782
48.20088 | 0.2000632 | 0.002000632
65.60675 | 0.2685058 | 0.002685058
97.74066 | 0.4264504 | 0.004264504
109.7909 | 0.4948932 | 0.004948932
140.5859 | 0.7739285 | 0.007739285
148.6194 | 0.8265768 | 0.008265768
159.3307 | 0.9160787 | 0.009160787
198.1591 | 1.458355 | 0.01458355
199.498 | 1.584711 | 0.01584711
247.6989 | 1.800569 | 0.01800569
261.0881 | 1.869011 | 0.01869011
275.8161 | 2.100663 | 0.02100663
298.5776 | 2.574497 | 0.02574497
200.4646 | 2.886495 | 0.02886495